## Hoja 1
FBY020 | m² |  | Entramado autoportante de placas de yeso laminado, para cerramiento de hueco de ascensor, sistema Shaftwall "KNAUF".
Cerramiento de hueco de ascensor mediante el sistema Shaftwall W635.es, de tabique especial (20+60 + 70+15+15+15)/600 LM - (CT 60 + 70) (1 maciza (DFH2) y 3 cortafuego (DF)), con placas de yeso laminado, sobre bandas acústicas "KNAUF", colocadas en la base del tabique, formado por una estructura doble, de montantes tipo CT 60 y montantes tipo estándar con disposición reforzada "H"; aislamiento entre montantes de tipo CT con panel semirrígido de lana mineral, espesor 45 mm, y entre montantes de tipo estándar con panel semirrígido de lana mineral, espesor 65 mm; 195 mm de espesor total; 195 mm de espesor total.
Código |  | Unidad |  | Descripción |  | Rendimiento |  | Precio unitario | Importe
1 |  |  |  | Materiales
mt12pck020b |  | m |  | Banda acústica de dilatación autoadhesiva de espuma de poliuretano de celdas cerradas "KNAUF", de 3,2 mm de espesor y 50 mm de anchura, resistencia térmica 0,10 m²K/W, conductividad térmica 0,032 W/(mK). |  | 2.4 |  | 0.31 | 0.74
mt12sak030a |  | m |  | Canal CT 62 "KNAUF", de acero galvanizado, según UNE-EN 14195. |  | 0.7 |  | 12.04 | 8.43
mt12psg220 |  | Ud |  | Fijación compuesta por taco y tornillo 5x27. |  | 3.2 |  | 0.06 | 0.19
mt12sak020a |  | m |  | Montante CT 60 "KNAUF", de acero galvanizado, según UNE-EN 14195. |  | 2 |  | 15.27 | 30.54
mt12sak010a |  | m² |  | Placa de yeso laminado DFH2 / UNE-EN 520 - 600 / 3000 / 20 / borde cuadrado, maciza "KNAUF", Euroclase A2-s1, d0 de reacción al fuego. |  | 1 |  | 12.25 | 12.25
mt16lra060a |  | m² |  | Panel semirrígido de lana mineral, espesor 45 mm, según UNE-EN 13162. |  | 1.05 |  | 2.79 | 2.93
mt12pfk020d |  | m |  | Canal 70/30 "KNAUF" de acero galvanizado, según UNE-EN 14195. |  | 0.7 |  | 1.38 | 0.97
mt12pfk010d |  | m |  | Montante 70/40 "KNAUF" de acero galvanizado, según UNE-EN 14195. |  | 4 |  | 1.82 | 7.28
mt16lra060b |  | m² |  | Panel semirrígido de lana mineral, espesor 65 mm, según UNE-EN 13162. |  | 1.05 |  | 3.62 | 3.8
mt12ppk010j |  | m² |  | Placa de yeso laminado DF / UNE-EN 520 - 1200 / longitud / 15 / borde afinado, cortafuego "KNAUF". |  | 3 |  | 9.95 | 29.85
mt12ptk010cd |  | Ud |  | Tornillo autoperforante TN "KNAUF" 3,5x25. |  | 8 |  | 0.01 | 0.08
mt12ptk010cg |  | Ud |  | Tornillo autoperforante TN "KNAUF" 3,5x45. |  | 15 |  | 0.02 | 0.3
mt12ptk010ch |  | Ud |  | Tornillo autoperforante TN "KNAUF" 3,9x55. |  | 15 |  | 0.02 | 0.3
mt12ptk010ci |  | Ud |  | Tornillo autoperforante TN "KNAUF" 4,2x70. |  | 15 |  | 0.08 | 1.2
mt12pik010b |  | kg |  | Pasta de juntas Jointfiller F-1 GLS "KNAUF", según UNE-EN 13963. |  | 1.4 |  | 1.45 | 2.03
mt12pck010a |  | m |  | Cinta de juntas "KNAUF" de 50 mm de anchura. |  | 1.6 |  | 0.04 | 0.06
[6 empty] | Subtotal materiales: |  |  | 100.95
2 |  |  |  | Mano de obra
mo053 |  | h |  | Oficial 1ª montador de prefabricados interiores. |  | 0.683 |  | 17.82 | 12.17
mo100 |  | h |  | Ayudante montador de prefabricados interiores. |  | 0.683 |  | 16.13 | 11.02
[6 empty] | Subtotal mano de obra: |  |  | 23.19
3 |  |  |  | Costes directos complementarios
|  | % |  | Costes directos complementarios |  | 2 |  | 124.14 | 2.48
Coste de mantenimiento decenal: 6,33€ en los primeros 10 años. | [5 empty] | Costes directos (1+2+3): |  |  | 126.62
Referencia norma UNE y Título de la norma transposición de norma armonizada |  |  |  |  | Aplicabilidad(a) |  | Obligatoriedad(b) |  | Sistema(c)
UNE-EN 13162:2013/A1:2015 |  |  |  |  | 1072015 |  | 1072016 |  | 1/3/4
Productos aislantes térmicos para aplicaciones en la edificación. Productos manufacturados de lana mineral (MW). Especificación.
UNE-EN 14195:2005 |  |  |  |  | 112006 |  | 112007 |  | 3/4
Perfilería metálica para par ticiones, muros y techos en placas de yeso laminado. Definiciones requisitos y métodos de ensayo
UNE-EN 14195:2005/AC:2006 |  |  |  |  | 112007 |  | 112007
UNE-EN 520:2005/A1:2010 |  |  |  |  | 162010 |  | 1122010 |  | 3/4
Placas de yeso laminado. Definiciones, especificaciones y métodos de ensayo.
UNE-EN 13963:2006 |  |  |  |  | 132006 |  | 132007 |  | 3/4
Material de juntas para placas de yeso laminado. Definiciones, especificaciones y métodos de ensayo.
EN 13963:2005/AC:2006 |  |  |  |  | 112007 |  | 112007
(a) Fecha de aplicabilidad de la norma armonizada e inicio del período de coexistencia
(b) Fecha final del período de coexistencia / entrada en vigor marcado CE
(c) Sistema de evaluación y verificación de la constancia de las prestaciones